## GA-1工法
ビッグサンＧＡ－１工法
[5 empty] | 材料名 | P-200
| ケイ酸質系塗布防水材 |  |  |  | 荷姿 | 25kg缶
| 施工面積 |  | ㎡ |  | 合計kg | 0
[5 empty] | 個数 | 0
□に㎡数を入力すると材料の
必要数量が自動計算されます。
| 工 程 | 1㎡当り塗布量 |  | TOTAL | 材料名 | 使用数量（㎏） | 配 合
| 下塗り | 0.9 | ㎏ | 0 | P-200 | 0 | P-200：水＝25：6～7 | 水配合比 | 7 | kg
[5 empty] | 水 | 0
| 上塗り | 1 | ㎏ | 0 | P-200 | 0 | P-200：水＝25：6～7 | 水配合比 | 7 | kg
[5 empty] | 水 | 0
※上記配合比はコテ配合です。
ハケ配合の場合は添加水7～7.5㎏で調整して下さい。

## GAｰ2工法
ビッグサンＧＡ－２工法
[5 empty] | 材料名 | SCｰ200 | Gｰ100
| 無機質浸透型塗布防水 |  |  |  | 荷姿 | 18kg缶 | 20kg袋
| 施工面積 |  | ㎡ |  | 合計kg | 0 | 0
[5 empty] | 個数 | 0 | 0
□に㎡数を入力すると材料の
必要数量が自動計算されます。
| 工 程 | 1㎡当り塗布量 |  | TOTAL | 材料名 | 使用数量（㎏） | 配 合
| 下塗り | 1 | ㎏ | 0 | SCｰ200 | 0 | 液3：粉10：水1～3 | 水配合比 | 3 | kg
[5 empty] | Gｰ100 | 0
| 上塗り | 1 | ㎏ | 0 | SCｰ200 | 0 | 液3：粉10：水1～3 | 水配合比 | 3 | kg
[5 empty] | Gｰ100 | 0

## GR工法
ビッグサンＧＲ工法
[5 empty] | 材料名 | SCｰ300 | Rｰ300 | PTCﾌﾟﾗｲﾏｰ
[5 empty] | 荷姿 | 18kg缶 | 18kg袋 | 18kg缶
| 施工面積 |  | ㎡ |  | 合計kg | 0 | 0 | 0
[5 empty] | 個数 | 0 | 0 | 0
□に㎡数を入力すると材料の
必要数量が自動計算されます。
| 工 程 | 1㎡当り塗布量 |  | TOTAL | 材料名 | 使用数量（㎏） | 配 合
| ﾌﾟﾗｲﾏｰ | 0.1 | ㎏ | 0 | PTCﾌﾟﾗｲﾏｰ | 0 | 原液塗布
| 中塗り① | 1.1 | ㎏ | 0 | SCｰ300 | 0 | 液9:粉18
[5 empty] | Rｰ300 | 0
| 中塗り② | 1.1 | ㎏ | 0 | SCｰ300 | 0 | 液9:粉18
[5 empty] | Rｰ300 | 0

## GR-V工法
ビッグサンＧＲ－Ｖ工法
[5 empty] | 材料名 | SCｰ300 | Rｰ300 | PTCﾌﾟﾗｲﾏｰ | BSｸﾛｽV
[5 empty] | 荷姿 | 18kg缶 | 18kg袋 | 18kg缶 | 100ｍ巻
| 施工面積 |  | ㎡ |  | 合計kg | 0 | 0 | 0 | 0
[5 empty] | 個数 | 0 | 0 | 0 | 0
□に㎡数を入力すると材料の
必要数量が自動計算されます。
| 工 程 | 1㎡当り塗布量 |  | TOTAL | 材料名 | 使用数量（㎏） | 配 合
| ﾌﾟﾗｲﾏｰ | 0.1 | ㎏ | 0 | PTCﾌﾟﾗｲﾏｰ | 0 | 原液塗布
| 中塗り① | 1.1 | ㎏ | 0 | SCｰ300 | 0 | 液9:粉18
[5 empty] | Rｰ300 | 0
| ｸ ﾛ ｽ V |  | ㎡ | 0 | ｸﾛｽ㎡ | 0 | 5cmﾗｯﾌﾟ
| 中塗り② | 1.1 | ㎏ | 0 | SCｰ300 | 0 | 液9:粉18
[5 empty] | Rｰ300 | 0

## GRG工法
ビッグサンＧＲＧ工法
[5 empty] | 材料名 | SCｰ300 | Rｰ300 | SC-400 | G-400 | PTCﾌﾟﾗｲﾏｰ
[5 empty] | 荷姿 | 18kg缶 | 18kg袋 | 8kg缶 | 17kg袋 | 18kg缶
| 施工面積 |  | ㎡ |  | 合計kg | 0 | 0 | 0 | 0 | 0
[5 empty] | 個数 | 0 | 0 | 0 | 0 | 0
□に㎡数を入力すると材料の
必要数量が自動計算されます。
| 工 程 | 1㎡当り塗布量 |  | TOTAL | 材料名 | 使用数量（㎏） | 配 合
| ﾌﾟﾗｲﾏｰ | 0.1 | ㎏ | 0 | PTCﾌﾟﾗｲﾏｰ | 0 | 原液塗布
| 中塗り① | 1.1 | ㎏ | 0 | SCｰ300 | 0 | 液9:粉18
[5 empty] | Rｰ300 | 0
| 中塗り② | 1.1 | ㎏ | 0 | SCｰ300 | 0 | 液9:粉18
[5 empty] | Rｰ300 | 0
| 上塗り | 2 | ㎏ | 0 | SCｰ400 | 0 | 液4：粉17：水1
[5 empty] | G-400 | 0

## GR-A工法
ビッグサンＧＲ－Ａ工法
[5 empty] | 材料名 | SCｰ300 | Rｰ300 | PTCﾌﾟﾗｲﾏｰ | AQﾌﾟﾗｲﾏｰ | ＦＥ-3000
[5 empty] | 荷姿 | 18kg缶 | 18kg袋 | 18kg缶 | 8kgｾｯﾄ | 15kgｾｯﾄ
| 施工面積 |  | ㎡ |  | 合計kg | 0 | 0 | 0 | 0 | 0
[5 empty] | 個数 | 0 | 0 | 0 | 0 | 0
□に㎡数を入力すると材料の
必要数量が自動計算されます。
| 工 程 | 1㎡当り塗布量 |  | TOTAL | 材料名 | 使用数量（㎏） | 配 合
| プライマー | 0.1 | ㎏ | 0 | PTCﾌﾟﾗｲﾏ- | 0 | 原液塗布
| 防水材 下塗り | 1.1 | ㎏ | 0 | SCｰ300 | 0 | 液9:粉18
[5 empty] | Rｰ300 | 0
| 防水材 上塗り | 1.1 | ㎏ | 0 | SCｰ300 | 0 | 液9:粉18
[5 empty] | Rｰ300 | 0
| AQﾌﾟﾗｲﾏｰ | 0.1 | ㎏ | 0 | AQﾌﾟﾗｲﾏｰ | 0 | 主剤4：硬化剤4
| 防食材 | 0.4 | ㎏ | 0 | FE-3000 | 0 | 主剤12：硬化剤3

## GR-B工法
ビッグサンＧＲ－Ｂ工法
[5 empty] | 材料名 | SCｰ300 | Rｰ300 | PTCﾌﾟﾗｲﾏｰ | AQﾌﾟﾗｲﾏｰ | ＦＥ-3000
[5 empty] | 荷姿 | 18kg缶 | 18kg袋 | 18kg缶 | 8kgｾｯﾄ | 15kgｾｯﾄ
| 施工面積 |  | ㎡ |  | 合計kg | 0 | 0 | 0 | 0 | 0
[5 empty] | 個数 | 0 | 0 | 0 | 0 | 0
□に㎡数を入力すると材料の
必要数量が自動計算されます。
| 工 程 | 1㎡当り塗布量 |  | TOTAL | 材料名 | 使用数量（㎏） | 配 合
| プライマー | 0.1 | ㎏ | 0 | PTCﾌﾟﾗｲﾏ- | 0 | 原液塗布
| 防水材 下塗り | 1.1 | ㎏ | 0 | SCｰ300 | 0 | 液9:粉18
[5 empty] | Rｰ300 | 0
| 防水材 上塗り | 1.1 | ㎏ | 0 | SCｰ300 | 0 | 液9:粉18
[5 empty] | Rｰ300 | 0
| AQﾌﾟﾗｲﾏｰ | 0.1 | ㎏ | 0 | AQﾌﾟﾗｲﾏｰ | 0 | 主剤4：硬化剤4
| 防食材① | 0.3 | ㎏ | 0 | FE-3000 | 0 | 主剤12：硬化剤3
| 防食材② | 0.3 | ㎏ | 0 | FE-3000 | 0 | 主剤12：硬化剤3

## GR-C工法
ビッグサンＧＲ－Ｃ工法
[5 empty] | 材料名 | SCｰ300 | Rｰ300 | PTCﾌﾟﾗｲﾏｰ | AQﾌﾟﾗｲﾏｰ | FE-2000 | FE-3000
[5 empty] | 荷姿 | 18kg缶 | 18kg袋 | 18kg缶 | 8kgｾｯﾄ | 15kgｾｯﾄ | 15kgｾｯﾄ
| 施工面積 |  | ㎡ |  | 合計kg | 0 | 0 | 0 | 0 | 0 | 0
[5 empty] | 個数 | 0 | 0 | 0 | 0 | 0 | 0
□に㎡数を入力すると材料の
必要数量が自動計算されます。
| 工 程 | 1㎡当り塗布量 |  | TOTAL | 材料名 | 使用数量（㎏） | 配 合
| プライマー | 0.1 | ㎏ | 0 | PTCﾌﾟﾗｲﾏ- | 0 | 原液塗布
| 防水材 下塗り | 1.1 | ㎏ | 0 | SCｰ300 | 0 | 液9:粉18
[5 empty] | Rｰ300 | 0
| 防水材 上塗り | 1.1 | ㎏ | 0 | SCｰ300 | 0 | 液9:粉18
[5 empty] | Rｰ300 | 0
| プライマー | 0.1 | ㎏ | 0 | AQﾌﾟﾗｲﾏｰ | 0 | 主剤4：硬化剤4
| 防食材 上塗り① | 0.8 | ㎏ | 0 | FE-2000 | 0 | 主剤12：硬化剤3
| 防食材 上塗り② | 0.4 | ㎏ | 0 | FE-3000 | 0 | 主剤12：硬化剤3

## GR-D工法
ビッグサンＧＲ－Ｄ工法
[5 empty] | 材料名 | SCｰ300 | Rｰ300 | PTCﾌﾟﾗｲﾏｰ | AQﾌﾟﾗｲﾏｰ | FE-2000 | FE-3000
[5 empty] | 荷姿 | 18kg缶 | 18kg袋 | 18kg缶 | 8kgｾｯﾄ | 15kgｾｯﾄ | 15kgｾｯﾄ
| 施工面積 |  | ㎡ |  | 合計kg | 0 | 0 | 0 | 0 | 0 | 0
[5 empty] | 個数 | 0 | 0 | 0 | 0 | 0 | 0
□に㎡数を入力すると材料の
必要数量が自動計算されます。
| 工 程 | 1㎡当り塗布量 |  | TOTAL | 材料名 | 使用数量（㎏） | 配 合
| プライマー | 0.1 | ㎏ | 0 | PTCﾌﾟﾗｲﾏ- | 0 | 原液塗布
| 防水材 下塗り | 1.1 | ㎏ | 0 | SCｰ300 | 0 | 液9:粉18
[5 empty] | Rｰ300 | 0
| 防水材 上塗り | 1.1 | ㎏ | 0 | SCｰ300 | 0 | 液9:粉18
[5 empty] | Rｰ300 | 0
| AQﾌﾟﾗｲﾏｰ | 0.1 | ㎏ | 0 | AQﾌﾟﾗｲﾏｰ | 0 | 主剤4：硬化剤4
| 防食材 上塗り① | 0.8 | ㎏ | 0 | FE-2000 | 0 | 主剤12：硬化剤3
| 防食材 上塗り② | 0.8 | ㎏ | 0 | FE-2000 | 0 | 主剤12：硬化剤3
| 防食材 上塗り③ | 0.4 | ㎏ | 0 | FE-3000 | 0 | 主剤12：硬化剤3

## GR-J工法
ビッグサンＧＲ－Ｊ工法
[5 empty] | 材料名 | SCｰ300 | Rｰ300 | PTCﾌﾟﾗｲﾏｰ | AQ-2500
[5 empty] | 荷姿 | 18kg缶 | 18kg袋 | 18kg缶 | 15kgセット
| 施工面積 |  | ㎡ |  | 合計kg | 0 | 0 | 0 | 0
[5 empty] | 個数 | 0 | 0 | 0 | 0
□に㎡数を入力すると材料の
必要数量が自動計算されます。
| 工 程 | 1㎡当り塗布量 |  | TOTAL | 材料名 | 使用数量（㎏） | 配 合
| プライマー | 0.1 | ㎏ | 0 | PTCﾌﾟﾗｲﾏ- | 0 | 原液塗布
| 防水材 下塗り | 1.1 | ㎏ | 0 | SCｰ300 | 0 | 液9:粉18
[5 empty] | Rｰ300 | 0
| 防水材 上塗り | 1.1 | ㎏ | 0 | SCｰ300 | 0 | 液9:粉18
[5 empty] | Rｰ300 | 0
| 防食材 上塗り① | 0.35 | ㎏ | 0 | AQ-2500 | 0 | 主剤12：硬化剤3
| 防食材 上塗り② | 0.3 | ㎏ | 0 | AQ-2500 | 0 | 主剤12：硬化剤3
| 防食材 上塗り③ | 0.3 | ㎏ | 0 | AQ-2500 | 0 | 主剤12：硬化剤3

## UGA工法
ビッグサンＵＧＡ工法
[5 empty] | 材料名 | SCｰ2500 | Rｰ2000 | G-1000 | Aﾌﾟﾗｲﾏｰ
[5 empty] | 荷姿 | 10kg缶 | 25kg袋 | 20kg袋 | 8kg缶
| 施工面積 |  | ㎡ |  | 合計kg | 0 | 0 | 0 | 0
[5 empty] | 個数 | 0 | 0 | 0 | 0
□に㎡数を入力すると材料の
必要数量が自動計算されます。
| 工 程 | 1㎡当り塗布量 |  | TOTAL | 材料名 | 使用数量（㎏） | 配 合
| プライマー | 0.1 | ㎏ | 0 | Aﾌﾟﾗｲﾏｰ | 0 | 原液塗布
| 下塗り① | 1.5 | ㎏ | 0 | SCｰ2500 | 0 | 液10:粉25
[5 empty] | Rｰ2000 | 0
| 下塗り② | 1.5 | ㎏ | 0 | SCｰ2500 | 0 | 液10:粉25
[5 empty] | Rｰ2000 | 0
| 上塗り① | 1.5 | ㎏ | 0 | SCｰ2500 | 0 | 液10：粉40：水3.5
[5 empty] | G-1000 | 0
| 上塗り② | 1.5 | ㎏ | 0 | SCｰ2500 | 0 | 液10：粉40：水3.5
[5 empty] | G-1000 | 0