## Ａ工法
ファインエポシステムＡ工法
|  |  |  | 材料名 | EPC-T | ＦＥ-1000 | AQﾌﾟﾗｲﾏｰ
下団Ａ種適合 |  |  |  | 荷姿 | 20kgｾｯﾄ | 15kgｾｯﾄ | 8㎏ｾｯﾄ
| 施工面積 |  | ㎡ | 合計kg | 0 | 0 | 0
|  |  |  | 個数 | 0 | 0 | 0
□に㎡数を入力すると材料の
必要数量が自動計算されます。
| 工 程 | 1㎡当り塗布量 | TOTAL | 材料名 | 使用数量（㎏） | 配 合
| 素地調整 | 1kg | 0 | EPC-T | 0 | 主材15：硬化剤5
| プライマー | 0.15㎏ | 0 | AQﾌﾟﾗｲﾏｰ | 0 | 主材 4：硬化剤4
| 上塗り① | 0.2kg | 0 | FE-1000 | 0 | 主材12：硬化剤3
| 上塗り② | 0.2kg | 0 | FE-1000 | 0 | 主材12：硬化剤3

## B-1工法
ファインエポシステムＢ－１工法
|  |  |  | 材料名 | EPC-T | FE-1000 | AQﾌﾟﾗｲﾏｰ
下団Ｂ種適合 |  |  |  | 荷姿 | 20kgｾｯﾄ | 15kgｾｯﾄ | 8㎏ｾｯﾄ
| 施工面積 |  | ㎡ | 合計kg | 0 | 0 | 0
|  |  |  | 個数 | 0 | 0 | 0
□に㎡数を入力すると材料の
必要数量が自動計算されます。
| 工 程 | 1㎡当り塗布量 | TOTAL | 材料名 | 使用数量（㎏） | 配 合
| 素地調整 | 1kg | 0 | EPC-T | 0 | 主材15：硬化剤5
| ﾌﾟﾗｲﾏｰ | 0.15㎏ | 0 | AQﾌﾟﾗｲﾏｰ | 0 | 主材4：硬化剤4
| 上塗り① | 0.2kg | 0 | FE-1000 | 0 | 主材12：硬化剤3
| 上塗り② | 0.2kg | 0 | FE-1000 | 0 | 主材12：硬化剤3
| 上塗り③ | 0.2kg | 0 | FE-1000 | 0 | 主材12：硬化剤3

## C-1工法
ファインエポシステムＣ－１工法
|  |  |  | 材料名 | EPC-T | FE-1000 | ｶﾞﾗｽｸﾛｽ | AQﾌﾟﾗｲﾏｰ
下団Ｃ種適合 |  | （クロス入り） |  | 荷姿 | 20kgｾｯﾄ | 15kgｾｯﾄ | 104㎝×100m | 8㎏ｾｯﾄ
| 施工面積 |  | ㎡ | 合計kg | 0 | 0 | 0 | 0
|  |  |  | 個数 | 0 | 0 | 0 | 0
□に㎡数を入力すると材料の
必要数量が自動計算されます。
| 工 程 | 1㎡当り塗布量 | TOTAL | 材料名 | 使用数量（㎏） | 配 合
| 素地調整 | 1kg | 0 | EPC-T | 0 | 主材15：硬化剤5
| ﾌﾟﾗｲﾏｰ | 0.15㎏ | 0 | AQﾌﾟﾗｲﾏ- | 0 | 主材4：硬化剤4
| 下塗り | 0.35kg | 0 | FE-1000 | 0 | 主材12：硬化剤3
| ｶﾞﾗｽｸﾛｽ | ㎡ | 0 | ｶﾞﾗｽｸﾛｽ | 0 | 5㎝ラップ
| 中塗り | 0.35kg | 0 | FE-1000 | 0 | 主材12：硬化剤3
| 上塗り① | 0.2kg | 0 | FE-1000 | 0 | 主材12：硬化剤3
| 上塗り② | 0.2kg | 0 | FE-1000 | 0 | 主材12：硬化剤3

## C-1工法（クロス無し）
ファインエポシステムＣ－１工法
|  |  |  | 材料名 | EPC-T | FE-2000 | FE-3000 | AQﾌﾟﾗｲﾏｰ
下団Ｃ種適合 |  | （クロス無し） |  | 荷姿 | 20kgｾｯﾄ | 15kgｾｯﾄ | 15㎏ｾｯﾄ | 8㎏ｾｯﾄ
| 施工面積 |  | ㎡ | 合計kg | 0 | 0 | 0 | 0
|  |  |  | 個数 | 0 | 0 | 0 | 0
□に㎡数を入力すると材料の
必要数量が自動計算されます。
| 工 程 | 1㎡当り塗布量 | TOTAL | 材料名 | 使用数量（㎏） | 配 合
| 素地調整 | 1kg | 0 | EPC-T | 0 | 主材15：硬化剤5
| ﾌﾟﾗｲﾏｰ | 0.15㎏ | 0 | AQﾌﾟﾗｲﾏｰ | 0 | 主材4：硬化剤4
| 上塗り① | 0.5kg | 0 | FE-2000 | 0 | 主材12：硬化剤3
| 上塗り② | 0.5kg | 0 | FE-2000 | 0 | 主材12：硬化剤3
| 上塗り③ | 0.2kg | 0 | FE-3000 | 0 | 主材12：硬化剤3

## D-1工法
ファインエポシステムＤ－１工法
|  |  |  | 材料名 | EPC-T | FE-1000 | ｶﾞﾗｽｸﾛｽ | AQﾌﾟﾗｲﾏｰ
下団Ｄ１種適合 |  | （クロス入り） |  | 荷姿 | 20kgｾｯﾄ | 15kgｾｯﾄ | 104㎝×100m | 8kgｾｯﾄ
| 施工面積 |  | ㎡ | 合計kg | 0 | 0 | 0 | 0
|  |  |  | 個数 | 0 | 0 | 0 | 0
□に㎡数を入力すると材料の
必要数量が自動計算されます。
| 工 程 | 1㎡当り塗布量 | TOTAL | 材料名 | 使用数量（㎏） | 配 合
| 素地調整 | 1kg | 0 | EPC-T | 0 | 主材15：硬化剤5
| ﾌﾟﾗｲﾏｰ | 0.15㎏ | 0 | AQﾌﾟﾗｲﾏｰ | 0 | 主材4：硬化剤4
| 下塗り① | 0.35kg | 0 | FE-1000 | 0 | 主材12：硬化剤3
| ｶﾞﾗｽｸﾛｽ | ㎡ | 0 | ｶﾞﾗｽｸﾛｽ | 0 | 5㎝ラップ
| 中塗り① | 0.35kg | 0 | FE-1000 | 0 | 主材12：硬化剤3
| 下塗り② | 0.35kg | 0 | FE-1000 | 0 | 主材12：硬化剤3
| ｶﾞﾗｽｸﾛｽ | ㎡ | 0 | ｶﾞﾗｽｸﾛｽ | 0 | 5㎝ラップ
| 中塗り② | 0.35kg | 0 | FE-1000 | 0 | 主材12：硬化剤3
| 上塗り① | 0.2kg | 0 | FE-1000 | 0 | 主材12：硬化剤3
| 上塗り② | 0.2kg | 0 | FE-1000 | 0 | 主材12：硬化剤3

## D-1工法（クロス無し）
ファインエポシステムＤ－１工法
|  |  |  | 材料名 | EPC-T | FE-2000 | FE-3000 | AQﾌﾟﾗｲﾏｰ
下団Ｄ１種適合 |  | （クロス無し） |  | 荷姿 | 20kgｾｯﾄ | 15kgｾｯﾄ | 15kgｾｯﾄ | 8㎏ｾｯﾄ
| 施工面積 |  | ㎡ | 合計kg | 0 | 0 | 0 | 0
|  |  |  | 個数 | 0 | 0 | 0 | 0
□に㎡数を入力すると材料の
必要数量が自動計算されます。
| 工 程 | 1㎡当り塗布量 | TOTAL | 材料名 | 使用数量（㎏） | 配 合
| 素地調整 | 1kg | 0 | EPC-T | 0 | 主材15：硬化剤5
| ﾌﾟﾗｲﾏｰ | 0.15㎏ | 0 | AQﾌﾟﾗｲﾏ- | 0 | 主材4：硬化剤4
| 上塗り① | 0.6kg | 0 | FE-2000 | 0 | 主材12：硬化剤3
| 上塗り② | 0.6kg | 0 | FE-2000 | 0 | 主材12：硬化剤3
| 上塗り③ | 0.6kg | 0 | FE-2000 | 0 | 主材12：硬化剤3
| 上塗り④ | 0.2kg | 0 | FE-3000 | 0 | 主材12：硬化剤3

## J-1工法
アクアエポシステムＪ－１工法
|  |  |  | 材料名 | EPC-T | AQ-2500
JWWA K143適合 |  |  |  | 荷姿 | 20kgセット | 12kgセット
| 施工面積 |  | ㎡ | 合計kg | 0 | 0
|  |  |  | 個数 | 0 | 0
□に㎡数を入力すると材料の
必要数量が自動計算されます。
| 工 程 | 1㎡当り塗布量 | TOTAL | 材料名 | 使用数量（㎏） | 配 合
| 素地調整 | 1kg | 0 | EPC‐T | 0 | 主材15：硬化剤5
| 下塗り | 0.35kg | 0 | AQ-2500 | 0 | 主材9：硬化剤3
| 中塗り | 0.30kg | 0 | AQ-2500 | 0 | 主材9：硬化剤3
| 上塗り | 0.30kg | 0 | AQ-2500 | 0 | 主材9：硬化剤3

## J-2工法
アクアエポシステムＪ－２工法
|  |  |  | 材料名 | EPC‐T | AQ-2500 | ｶﾞﾗｽｸﾛｽ
JWWA K143適合 |  |  |  | 荷姿 | 20kgセット | 12kgセット | 104㎝×100m
| 施工面積 |  | ㎡ | 合計kg | 0 | 0 | 0
|  |  |  | 個数 | 0 | 0 | 0
□に㎡数を入力すると材料の
必要数量が自動計算されます。
| 工 程 | 1㎡当り塗布量 | TOTAL | 材料名 | 使用数量（㎏） | 配 合
| 素地調整 | 1kg | 0 | EPC‐T | 0 | 主材15：硬化剤5
| 下塗り | 0.4kg | 0 | AQ-2500 | 0 | 主材4：硬化剤2
| ｶﾞﾗｽｸﾛｽ | ㎡ | 0 | ｶﾞﾗｽｸﾛｽ | 0 | 5㎝ラップ
| 中塗り | 0.3kg | 0 | AQ-2500 | 0 | 主材4：硬化剤2
| 上塗り | 0.3kg | 0 | AQ-2500 | 0 | 主材2：硬化剤4